## 表单1
文物编号 | 纹饰 | 类型 | 颜色 | 表面风化
01 | C | 高钾 | 蓝绿 | 无风化
02 | A | 铅钡 | 浅蓝 | 风化
03 | A | 高钾 | 蓝绿 | 无风化
04 | A | 高钾 | 蓝绿 | 无风化
05 | A | 高钾 | 蓝绿 | 无风化
06 | A | 高钾 | 蓝绿 | 无风化
07 | B | 高钾 | 蓝绿 | 风化
08 | C | 铅钡 | 紫 | 风化
09 | B | 高钾 | 蓝绿 | 风化
10 | B | 高钾 | 蓝绿 | 风化
11 | C | 铅钡 | 浅蓝 | 风化
12 | B | 高钾 | 蓝绿 | 风化
13 | C | 高钾 | 浅蓝 | 无风化
14 | C | 高钾 | 深绿 | 无风化
15 | C | 高钾 | 浅蓝 | 无风化
16 | C | 高钾 | 浅蓝 | 无风化
17 | C | 高钾 | 浅蓝 | 无风化
18 | A | 高钾 | 深蓝 | 无风化
19 | A | 铅钡 |  | 风化
20 | A | 铅钡 | 浅蓝 | 无风化
21 | A | 高钾 | 蓝绿 | 无风化
22 | B | 高钾 | 蓝绿 | 风化
23 | A | 铅钡 | 蓝绿 | 风化
24 | C | 铅钡 | 紫 | 无风化
25 | C | 铅钡 | 浅蓝 | 风化
26 | C | 铅钡 | 紫 | 风化
27 | B | 高钾 | 蓝绿 | 风化
28 | A | 铅钡 | 浅蓝 | 风化
29 | A | 铅钡 | 浅蓝 | 风化
30 | A | 铅钡 | 深蓝 | 无风化
31 | C | 铅钡 | 紫 | 无风化
32 | C | 铅钡 | 浅绿 | 无风化
33 | C | 铅钡 | 深绿 | 无风化
34 | C | 铅钡 | 深绿 | 风化
35 | C | 铅钡 | 浅绿 | 无风化
36 | C | 铅钡 | 深绿 | 风化
37 | C | 铅钡 | 深绿 | 无风化
38 | C | 铅钡 | 深绿 | 风化
39 | C | 铅钡 | 深绿 | 风化
40 | C | 铅钡 |  | 风化
41 | C | 铅钡 | 浅绿 | 风化
42 | A | 铅钡 | 浅蓝 | 风化
43 | C | 铅钡 | 浅蓝 | 风化
44 | A | 铅钡 | 浅蓝 | 风化
45 | A | 铅钡 | 浅蓝 | 无风化
46 | A | 铅钡 | 浅蓝 | 无风化
47 | A | 铅钡 | 浅蓝 | 无风化
48 | A | 铅钡 |  | 风化
49 | A | 铅钡 | 黑 | 风化
50 | A | 铅钡 | 黑 | 风化
51 | C | 铅钡 | 浅蓝 | 风化
52 | C | 铅钡 | 浅蓝 | 风化
53 | A | 铅钡 | 浅蓝 | 风化
54 | C | 铅钡 | 浅蓝 | 风化
55 | C | 铅钡 | 绿 | 无风化
56 | C | 铅钡 | 蓝绿 | 风化
57 | C | 铅钡 | 蓝绿 | 风化
58 | C | 铅钡 |  | 风化

## 表单2
文物采样点 | 二氧化硅(SiO2) | 氧化钠(Na2O) | 氧化钾(K2O) | 氧化钙(CaO) | 氧化镁(MgO) | 氧化铝(Al2O3) | 氧化铁(Fe2O3) | 氧化铜(CuO) | 氧化铅(PbO) | 氧化钡(BaO) | 五氧化二磷(P2O5) | 氧化锶(SrO) | 氧化锡(SnO2) | 二氧化硫(SO2) | 成分和 | 是否符合条件
01 | 69.33 |  | 9.99 | 6.32 | 0.87 | 3.93 | 1.74 | 3.87 |  |  | 1.17 |  |  | 0.39 | 97.61 | 1
02 | 36.28 |  | 1.05 | 2.34 | 1.18 | 5.73 | 1.86 | 0.26 | 47.43 |  | 3.57 | 0.19 |  |  | 99.89 | 1
03部位1 | 87.05 |  | 5.19 | 2.01 |  | 4.06 |  | 0.78 | 0.25 |  | 0.66 |  |  |  | 100 | 1
03部位2 | 61.71 |  | 12.37 | 5.87 | 1.11 | 5.5 | 2.16 | 5.09 | 1.41 | 2.86 | 0.7 | 0.1 |  |  | 98.88 | 1
04 | 65.88 |  | 9.67 | 7.12 | 1.56 | 6.44 | 2.06 | 2.18 |  |  | 0.79 |  |  | 0.36 | 96.06 | 1
05 | 61.58 |  | 10.95 | 7.35 | 1.77 | 7.5 | 2.62 | 3.27 |  |  | 0.94 | 0.06 |  | 0.47 | 96.51 | 1
06部位1 | 67.65 |  | 7.37 |  | 1.98 | 11.15 | 2.39 | 2.51 | 0.2 | 1.38 | 4.18 | 0.11 |  |  | 98.92 | 1
06部位2 | 59.81 |  | 7.68 | 5.41 | 1.73 | 10.05 | 6.04 | 2.18 | 0.35 | 0.97 | 4.5 | 0.12 |  |  | 98.84 | 1
07 | 92.63 |  |  | 1.07 |  | 1.98 | 0.17 | 3.24 |  |  | 0.61 |  |  |  | 99.7 | 1
08 | 20.14 |  |  | 1.48 |  | 1.34 |  | 10.41 | 28.68 | 31.23 | 3.59 | 0.37 |  | 2.58 | 99.82 | 1
08严重风化点 | 4.61 |  |  | 3.19 |  | 1.11 |  | 3.14 | 32.45 | 30.62 | 7.56 | 0.53 |  | 15.03 | 98.24 | 1
09 | 95.02 |  | 0.59 | 0.62 |  | 1.32 | 0.32 | 1.55 |  |  | 0.35 |  |  |  | 99.77 | 1
10 | 96.77 |  | 0.92 | 0.21 |  | 0.81 | 0.26 | 0.84 | [6 empty] | 99.81 | 1
11 | 33.59 |  | 0.21 | 3.51 | 0.71 | 2.69 |  | 4.93 | 25.39 | 14.61 | 9.38 | 0.37 |  |  | 95.39 | 1
12 | 94.29 |  | 1.01 | 0.72 |  | 1.46 | 0.29 | 1.65 |  |  | 0.15 |  |  |  | 99.57 | 1
13 | 59.01 | 2.86 | 12.53 | 8.7 |  | 6.16 | 2.88 | 4.73 |  |  | 1.27 |  |  |  | 98.14 | 1
14 | 62.47 | 3.38 | 12.28 | 8.23 | 0.66 | 9.23 | 0.5 | 0.47 | 1.62 |  | 0.16 |  |  |  | 99 | 1
15 | 61.87 | 3.21 | 7.44 |  | 1.02 | 3.15 | 1.04 | 1.29 | 0.19 | 0 | 0.26 |  |  |  | 79.47 | 0
16 | 65.18 | 2.1 | 14.52 | 8.27 | 0.52 | 6.18 | 0.42 | 1.07 | 0.11 | 0 |  | 0.04 |  |  | 98.41 | 1
17 | 60.71 | 2.12 | 5.71 |  | 0.85 |  | 1.04 | 1.09 | 0.19 | 0 | 0.18 |  | 0 |  | 71.89 | 0
18 | 79.46 |  | 9.42 |  | 1.53 | 3.05 |  |  |  |  | 1.36 | 0.07 | 2.36 |  | 97.25 | 1
19 | 29.64 |  |  | 2.93 | 0.59 | 3.57 | 1.33 | 3.51 | 42.82 | 5.35 | 8.83 | 0.19 |  |  | 98.76 | 1
20 | 37.36 |  | 0.71 |  |  | 5.45 | 1.51 | 4.78 | 9.3 | 23.55 | 5.75 |  |  |  | 88.41 | 1
21 | 76.68 |  |  | 4.71 | 1.22 | 6.19 | 2.37 | 3.28 | 1 | 1.97 | 1.1 |  |  |  | 98.52 | 1
22 | 92.35 |  | 0.74 | 1.66 | 0.64 | 3.5 | 0.35 | 0.55 |  |  | 0.21 |  |  |  | 100 | 1
23未风化点 | 53.79 | 7.92 |  | 0.5 | 0.71 | 1.42 |  | 2.99 | 16.98 | 11.86 |  | 0.33 |  |  | 96.5 | 1
24 | 31.94 |  |  | 0.47 |  | 1.59 |  | 8.46 | 29.14 | 26.23 | 0.14 | 0.91 |  |  | 98.88 | 1
25未风化点 | 50.61 | 2.31 |  | 0.63 |  | 1.9 | 1.55 | 1.12 | 31.9 | 6.65 | 0.19 | 0.2 |  |  | 97.06 | 1
26 | 19.79 |  |  | 1.44 |  | 0.7 |  | 10.57 | 29.53 | 32.25 | 3.13 | 0.45 |  | 1.96 | 99.82 | 1
26严重风化点 | 3.72 |  | 0.4 | 3.01 |  | 1.18 |  | 3.6 | 29.92 | 35.45 | 6.04 | 0.62 |  | 15.95 | 99.89 | 1
27 | 92.72 |  |  | 0.94 | 0.54 | 2.51 | 0.2 | 1.54 |  |  | 0.36 |  |  |  | 98.81 | 1
28未风化点 | 68.08 |  | 0.26 | 1.34 | 1 | 4.7 | 0.41 | 0.33 | 17.14 | 4.04 | 1.04 | 0.12 | 0.23 |  | 98.69 | 1
29未风化点 | 63.3 | 0.92 | 0.3 | 2.98 | 1.49 | 14.34 | 0.81 | 0.74 | 12.31 | 2.03 | 0.41 | 0.25 |  |  | 99.88 | 1
30部位1 | 34.34 |  | 1.41 | 4.49 | 0.98 | 4.35 | 2.12 |  | 39.22 | 10.29 |  | 0.35 | 0.4 |  | 97.95 | 1
30部位2 | 36.93 |  |  | 4.24 | 0.51 | 3.86 | 2.74 |  | 37.74 | 10.35 | 1.41 | 0.48 | 0.44 |  | 98.7 | 1
31 | 65.91 |  |  | 1.6 | 0.89 | 3.11 | 4.59 | 0.44 | 16.55 | 3.42 | 1.62 | 0.3 |  |  | 98.43 | 1
32 | 69.71 |  | 0.21 | 0.46 |  | 2.36 | 1 | 0.11 | 19.76 | 4.88 | 0.17 |  |  |  | 98.66 | 1
33 | 75.51 |  | 0.15 | 0.64 | 1 | 2.35 |  | 0.47 | 16.16 | 3.55 | 0.13 |  |  |  | 99.96 | 1
34 | 35.78 |  | 0.25 | 0.78 |  | 1.62 | 0.47 | 1.51 | 46.55 | 10 | 0.34 | 0.22 |  |  | 97.52 | 1
35 | 65.91 |  |  | 0.38 |  | 1.44 | 0.17 | 0.16 | 22.05 | 5.68 | 0.42 |  |  |  | 96.21 | 1
36 | 39.57 | 2.22 | 0.14 | 0.37 |  | 1.6 | 0.32 | 0.68 | 41.61 | 10.83 | 0.07 | 0.22 |  |  | 97.63 | 1
37 | 60.12 |  | 0.23 | 0.89 |  | 2.72 |  | 3.01 | 17.24 | 10.34 | 1.46 | 0.31 |  | 3.66 | 99.98 | 1
38 | 32.93 | 1.38 |  | 0.68 |  | 2.57 | 0.29 | 0.73 | 49.31 | 9.79 | 0.48 | 0.41 |  |  | 98.57 | 1
39 | 26.25 |  |  | 1.11 |  | 0.5 |  | 0.88 | 61.03 | 7.22 | 1.16 | 0.61 |  |  | 98.76 | 1
40 | 16.71 |  |  | 1.87 |  | 0.45 | 0.19 |  | 70.21 | 6.69 | 1.77 | 0.68 |  |  | 98.57 | 1
41 | 18.46 |  | 0.44 | 4.96 | 2.73 | 3.33 | 1.79 | 0.19 | 44.12 | 9.76 | 7.46 | 0.47 |  |  | 93.71 | 1
42未风化点1 | 51.26 | 5.74 | 0.15 | 0.79 | 1.09 | 3.53 |  | 2.67 | 21.88 | 10.47 | 0.08 | 0.35 |  |  | 98.01 | 1
42未风化点2 | 51.33 | 5.68 | 0.35 |  | 1.16 | 5.66 |  | 2.72 | 20.12 | 10.88 |  |  |  |  | 97.9 | 1
43部位1 | 12.41 |  |  | 5.24 | 0.89 | 2.25 | 0.76 | 5.35 | 59.85 | 7.29 |  | 0.64 |  |  | 94.68 | 1
43部位2 | 21.7 |  |  | 6.4 | 0.95 | 3.41 | 1.39 | 1.51 | 44.75 | 3.26 | 12.83 | 0.47 |  |  | 96.67 | 1
44未风化点 | 60.74 | 3.06 | 0.2 | 2.14 |  | 12.69 | 0.77 | 0.43 | 13.61 | 5.22 |  | 0.26 |  |  | 99.12 | 1
45 | 61.28 | 2.66 | 0.11 | 0.84 | 0.74 | 5 |  | 0.53 | 15.99 | 10.96 |  | 0.23 |  |  | 98.34 | 1
46 | 55.21 |  | 0.25 |  | 1.67 | 4.79 |  | 0.77 | 25.25 | 10.06 | 0.2 | 0.43 |  |  | 98.63 | 1
47 | 51.54 | 4.66 | 0.29 | 0.87 | 0.61 | 3.06 |  | 0.65 | 25.4 | 9.23 | 0.1 | 0.85 |  |  | 97.26 | 1
48 | 53.33 | 0.8 | 0.32 | 2.82 | 1.54 | 13.65 | 1.03 |  | 15.71 | 7.31 | 1.1 | 0.25 | 1.31 |  | 99.17 | 1
49 | 28.79 |  |  | 4.58 | 1.47 | 5.38 | 2.74 | 0.7 | 34.18 | 6.1 | 11.1 | 0.46 |  |  | 95.5 | 1
49未风化点 | 54.61 |  | 0.3 | 2.08 | 1.2 | 6.5 | 1.27 | 0.45 | 23.02 | 4.19 | 4.32 | 0.3 |  |  | 98.24 | 1
50 | 17.98 |  |  | 3.19 | 0.47 | 1.87 | 0.33 | 1.13 | 44 | 14.2 | 6.34 | 0.66 |  |  | 90.17 | 1
50未风化点 | 45.02 |  |  | 3.12 | 0.54 | 4.16 |  | 0.7 | 30.61 | 6.22 | 6.34 | 0.23 |  |  | 96.94 | 1
51部位1 | 24.61 |  |  | 3.58 | 1.19 | 5.25 | 1.19 | 1.37 | 40.24 | 8.94 | 8.1 | 0.39 | 0.47 |  | 95.33 | 1
51部位2 | 21.35 |  |  | 5.13 | 1.45 | 2.51 | 0.42 | 0.75 | 51.34 |  | 8.75 |  |  |  | 91.7 | 1
52 | 25.74 | 1.22 |  | 2.27 | 0.55 | 1.16 | 0.23 | 0.7 | 47.42 | 8.64 | 5.71 | 0.44 |  |  | 94.08 | 1
53未风化点 | 63.66 | 3.04 | 0.11 | 0.78 | 1.14 | 6.06 |  | 0.54 | 13.66 | 8.99 |  | 0.27 |  |  | 98.25 | 1
54 | 22.28 |  | 0.32 | 3.19 | 1.28 | 4.15 |  | 0.83 | 55.46 | 7.04 | 4.24 | 0.88 |  |  | 99.67 | 1
54严重风化点 | 17.11 |  |  |  | 1.11 | 3.65 |  | 1.34 | 58.46 |  | 14.13 | 1.12 |  |  | 96.92 | 1
55 | 49.01 | 2.71 |  | 1.13 |  | 1.45 |  | 0.86 | 32.92 | 7.95 | 0.35 |  |  |  | 96.38 | 1
56 | 29.15 |  |  | 1.21 |  | 1.85 |  | 0.79 | 41.25 | 15.45 | 2.54 |  |  |  | 92.24 | 1
57 | 25.42 |  |  | 1.31 |  | 2.18 |  | 1.16 | 45.1 | 17.3 |  |  |  |  | 92.47 | 1
58 | 30.39 |  | 0.34 | 3.49 | 0.79 | 3.52 | 0.86 | 3.13 | 39.35 | 7.66 | 8.99 | 0.24 |  |  | 98.76 | 1

## 表单2草稿
|  |  |  | 归一化 | [15 empty] | 原始数据 | [14 empty] | 中心化对数比
文物编号 | 类型 | 表面风化 | 监测点风化 | 文物采样点 | 二氧化硅(SiO2) | 氧化钠(Na2O) | 氧化钾(K2O) | 氧化钙(CaO) | 氧化镁(MgO) | 氧化铝(Al2O3) | 氧化铁(Fe2O3) | 氧化铜(CuO) | 氧化铅(PbO) | 氧化钡(BaO) | 五氧化二磷(P2O5) | 氧化锶(SrO) | 氧化锡(SnO2) | 二氧化硫(SO2) | 成分和 | 二氧化硅(SiO2) | 氧化钠(Na2O) | 氧化钾(K2O) | 氧化钙(CaO) | 氧化镁(MgO) | 氧化铝(Al2O3) | 氧化铁(Fe2O3) | 氧化铜(CuO) | 氧化铅(PbO) | 氧化钡(BaO) | 五氧化二磷(P2O5) | 氧化锶(SrO) | 氧化锡(SnO2) | 二氧化硫(SO2) |  | 二氧化硅(SiO2) | 氧化钠(Na2O) | 氧化钾(K2O) | 氧化钙(CaO) | 氧化镁(MgO) | 氧化铝(Al2O3) | 氧化铁(Fe2O3) | 氧化铜(CuO) | 氧化铅(PbO) | 氧化钡(BaO) | 五氧化二磷(P2O5) | 氧化锶(SrO) | 氧化锡(SnO2) | 二氧化硫(SO2)
01 | 高钾 | 无风化 | 无风化 | 01 | 0.7102752 | 1.024485e-07 | 0.102346 | 0.06474743 | 0.008913017 | 0.04026225 | 0.01782603 | 0.03964756 | 1.024485e-07 | 1.024485e-07 | 0.01198647 | 1.024485e-07 | 1.024485e-07 | 0.00399549 | 1 | 69.33 | 1e-05 | 9.99 | 6.32 | 0.87 | 3.93 | 1.74 | 3.87 | 1e-05 | 1e-05 | 1.17 | 1e-05 | 1e-05 | 0.39 |  | 7.583773 | -8.16803 | 5.64648 | 5.188614 | 3.205633 | 4.713535 | 3.89878 | 4.69815 | -8.16803 | -8.16803 | 3.501899 | -8.16803 | -8.16803 | 2.403287
02 | 铅钡 | 风化 | 风化 | 02 | 0.3631994 | 1.001101e-07 | 0.01051156 | 0.02342576 | 0.01181299 | 0.05736308 | 0.01862048 | 0.002602862 | 0.4748221 | 1.001101e-07 | 0.0357393 | 0.001902092 | 1.001101e-07 | 1.001101e-07 | 1 | 36.28 | 1e-05 | 1.05 | 2.34 | 1.18 | 5.73 | 1.86 | 0.26 | 47.43 | 1e-05 | 3.57 | 0.19 | 1e-05 | 1e-05 | 99.89004 | 6.227386 | -8.876806 | 2.68491 | 3.48627 | 2.801634 | 4.381835 | 3.256696 | 1.289046 | 6.495374 | -8.876806 | 3.908685 | 0.9753882 | -8.876806 | -8.876806
03 | 高钾 | 无风化 | 无风化 | 03部位1 | 0.8704994 | 9.999993e-08 | 0.05189996 | 0.02009999 | 9.999993e-08 | 0.04059997 | 9.999993e-08 | 0.007799995 | 0.002499998 | 9.999993e-08 | 0.006599995 | 9.999993e-08 | 9.999993e-08 | 9.999993e-08 | 1 | 87.05 | 1e-05 | 5.19 | 2.01 | 1e-05 | 4.06 | 1e-05 | 0.78 | 0.25 | 1e-05 | 0.66 | 1e-05 | 1e-05 | 1e-05 |  | 9.782784 | -6.196624 | 6.963035 | 6.014436 | -6.196624 | 6.717484 | -6.196624 | 5.06784 | 3.930007 | -6.196624 | 4.900786 | -6.196624 | -6.196624 | -6.196624
|  |  |  | 03部位2 | 0.6240896 | 1.011327e-07 | 0.1251011 | 0.05936487 | 0.01122572 | 0.05562296 | 0.02184465 | 0.05147652 | 0.0142597 | 0.02892394 | 0.007079286 | 0.001011327 | 1.011327e-07 | 1.011327e-07 | 1 | 61.71 | 1e-05 | 12.37 | 5.87 | 1.11 | 5.5 | 2.16 | 5.09 | 1.41 | 2.86 | 0.7 | 0.1 | 1e-05 | 1e-05 |  | 5.778843 | -9.856529 | 4.171671 | 3.426252 | 1.760757 | 3.361145 | 2.426505 | 3.283675 | 1.999987 | 2.707218 | 1.299722 | -0.6461882 | -9.856529 | -9.856529
04 | 高钾 | 无风化 | 无风化 | 04 | 0.685821 | 1.041015e-07 | 0.1006662 | 0.0741203 | 0.01623984 | 0.0670414 | 0.02144492 | 0.02269414 | 1.041015e-07 | 1.041015e-07 | 0.008224022 | 1.041015e-07 | 1.041015e-07 | 0.003747656 | 1 | 65.88 | 1e-05 | 9.67 | 7.12 | 1.56 | 6.44 | 2.06 | 2.18 | 1e-05 | 1e-05 | 0.79 | 1e-05 | 1e-05 | 0.36 |  | 7.515905 | -8.184855 | 5.597099 | 5.290978 | 3.772756 | 5.190599 | 4.050776 | 4.107395 | -8.184855 | -8.184855 | 3.092348 | -8.184855 | -8.184855 | 2.306419
05 | 高钾 | 无风化 | 无风化 | 05 | 0.6380683 | 1.036162e-07 | 0.1134597 | 0.07615788 | 0.01834006 | 0.07771212 | 0.02714743 | 0.03388249 | 1.036162e-07 | 1.036162e-07 | 0.009739919 | 0.000621697 | 1.036162e-07 | 0.00486996 | 1 | 61.58 | 1e-05 | 10.95 | 7.35 | 1.77 | 7.5 | 2.62 | 3.27 | 1e-05 | 1e-05 | 0.94 | 0.06 | 1e-05 | 0.47 |  | 6.723179 | -8.910084 | 4.996181 | 4.597542 | 3.173821 | 4.617745 | 3.566016 | 3.787632 | -8.910084 | -8.910084 | 2.540967 | -0.2105688 | -8.910084 | 1.847819
06 | 高钾 | 无风化 | 无风化 | 06部位1 | 0.6838857 | 1.010918e-07 | 0.07450462 | 1.010918e-07 | 0.02001617 | 0.1127173 | 0.02416093 | 0.02537403 | 0.002021835 | 0.01395066 | 0.04225635 | 0.001112009 | 1.010918e-07 | 1.010918e-07 | 1 | 67.65 | 1e-05 | 7.37 | 1e-05 | 1.98 | 11.15 | 2.39 | 2.51 | 0.2 | 1.38 | 4.18 | 0.11 | 1e-05 | 1e-05 |  | 6.8585 | -8.868772 | 4.641571 | -8.868772 | 3.32725 | 5.055593 | 3.515446 | 3.564436 | 1.034715 | 2.966237 | 4.074464 | 0.4368781 | -8.868772 | -8.868772
|  |  |  | 06部位2 | 0.6051192 | 1.011736e-07 | 0.07770131 | 0.05473491 | 0.01750303 | 0.1016795 | 0.06110884 | 0.02205584 | 0.003541075 | 0.009813838 | 0.04552811 | 0.001214083 | 1.011736e-07 | 1.011736e-07 | 1 | 59.81 | 1e-05 | 7.68 | 5.41 | 1.73 | 10.05 | 6.04 | 2.18 | 0.35 | 0.97 | 4.5 | 0.12 | 1e-05 | 1e-05 |  | 5.732871 | -9.871227 | 3.680318 | 3.329948 | 2.18982 | 3.949271 | 3.440103 | 2.421023 | 0.5918764 | 1.611239 | 3.145776 | -0.478565 | -9.871227 | -9.871227
07 | 高钾 | 风化 | 风化 | 07 | 0.9290865 | 1.003008e-07 | 1.003008e-07 | 0.01073219 | 1.003008e-07 | 0.01985956 | 0.001705114 | 0.03249747 | 1.003008e-07 | 1.003008e-07 | 0.00611835 | 1.003008e-07 | 1.003008e-07 | 1.003008e-07 | 1 | 92.63 | 1e-05 | 1e-05 | 1.07 | 1e-05 | 1.98 | 0.17 | 3.24 | 1e-05 | 1e-05 | 0.61 | 1e-05 | 1e-05 | 1e-05 |  | 10.80824 | -5.233303 | -5.233303 | 6.347281 | -5.233303 | 6.962719 | 4.507666 | 7.455196 | -5.233303 | -5.233303 | 5.785326 | -5.233303 | -5.233303 | -5.233303
08 | 铅钡 | 风化 | 风化 | 08 | 0.2017631 | 1.001803e-07 | 1.001803e-07 | 0.01482668 | 1.001803e-07 | 0.01342416 | 1.001803e-07 | 0.1042877 | 0.287317 | 0.312863 | 0.03596472 | 0.00370667 | 1.001803e-07 | 0.02584651 | 1 | 20.14 | 1e-05 | 1e-05 | 1.48 | 1e-05 | 1.34 | 1e-05 | 10.41 | 28.68 | 31.23 | 3.59 | 0.37 | 1e-05 | 2.58 | 99.82005 | 6.11022 | -8.405413 | -8.405413 | 3.499554 | -8.405413 | 3.400182 | -8.405413 | 5.450279 | 6.463712 | 6.548891 | 4.385665 | 2.11326 | -8.405413 | 4.055302
|  |  |  | 08严重风化点 | 0.04692587 | 1.017915e-07 | 1.017915e-07 | 0.03247148 | 1.017915e-07 | 0.01129885 | 1.017915e-07 | 0.03196252 | 0.3303133 | 0.3116855 | 0.07695436 | 0.005394948 | 1.017915e-07 | 0.1529926 | 1 | 4.61 | 1e-05 | 1e-05 | 3.19 | 1e-05 | 1.11 | 1e-05 | 3.14 | 32.45 | 30.62 | 7.56 | 0.53 | 1e-05 | 15.03 | 98.24005 | 4.573114 | -8.46804 | -8.46804 | 4.204907 | -8.46804 | 3.149246 | -8.46804 | 4.189109 | 6.524586 | 6.466539 | 5.067757 | 2.410007 | -8.46804 | 5.754934
09 | 高钾 | 风化 | 风化 | 09 | 0.9523898 | 1.002305e-07 | 0.005913597 | 0.006214289 | 1.002305e-07 | 0.01323042 | 0.003207375 | 0.01553572 | 1.002305e-07 | 1.002305e-07 | 0.003508066 | 1.002305e-07 | 1.002305e-07 | 1.002305e-07 | 1 | 95.02 | 1e-05 | 0.59 | 0.62 | 1e-05 | 1.32 | 0.32 | 1.55 | 1e-05 | 1e-05 | 0.35 | 1e-05 | 1e-05 | 1e-05 |  | 10.16233 | -5.904681 | 5.080612 | 5.130209 | -5.904681 | 5.885877 | 4.468811 | 6.0465 | -5.904681 | -5.904681 | 4.558423 | -5.904681 | -5.904681 | -5.904681
10 | 高钾 | 风化 | 风化 | 10 | 0.9695414 | 1.001903e-07 | 0.009217506 | 0.002103996 | 1.001903e-07 | 0.008115413 | 0.002604947 | 0.008415984 | 1.001903e-07 | 1.001903e-07 | 1.001903e-07 | 1.001903e-07 | 1.001903e-07 | 1.001903e-07 | 1 | 96.77 | 1e-05 | 0.92 | 0.21 | 1e-05 | 0.81 | 0.26 | 0.84 | 1e-05 | 1e-05 | 1e-05 | 1e-05 | 1e-05 | 1e-05 |  | 11.06571 | -5.019551 | 6.409993 | 4.932727 | -5.019551 | 6.282654 | 5.146301 | 6.319021 | -5.019551 | -5.019551 | -5.019551 | -5.019551 | -5.019551 | -5.019551
11 | 铅钡 | 风化 | 风化 | 11 | 0.3521332 | 1.048327e-07 | 0.002201488 | 0.03679629 | 0.007443125 | 0.02820001 | 1.048327e-07 | 0.05168254 | 0.2661703 | 0.1531606 | 0.09833312 | 0.003878812 | 1.048327e-07 | 1.048327e-07 | 1 | 33.59 | 1e-05 | 0.21 | 3.51 | 0.71 | 2.69 | 1e-05 | 4.93 | 25.39 | 14.61 | 9.38 | 0.37 | 1e-05 | 1e-05 | 95.39004 | 5.90278 | -9.124374 | 0.8279041 | 3.644168 | 2.046062 | 3.378093 | -9.124374 | 3.983891 | 5.622907 | 5.070258 | 4.627132 | 1.3943 | -9.124374 | -9.124374
12 | 高钾 | 风化 | 风化 | 12 | 0.9469713 | 1.004318e-07 | 0.01014361 | 0.007231089 | 1.004318e-07 | 0.01466304 | 0.002912522 | 0.01657124 | 1.004318e-07 | 1.004318e-07 | 0.001506477 | 1.004318e-07 | 1.004318e-07 | 1.004318e-07 | 1 | 94.29 | 1e-05 | 1.01 | 0.72 | 1e-05 | 1.46 | 0.29 | 1.65 | 1e-05 | 1e-05 | 0.15 | 1e-05 | 1e-05 | 1e-05 |  | 10.16198 | -5.897323 | 5.625553 | 5.287099 | -5.897323 | 5.994039 | 4.377728 | 6.116378 | -5.897323 | -5.897323 | 3.718483 | -5.897323 | -5.897323 | -5.897323
13 | 高钾 | 无风化 | 无风化 | 13 | 0.6012835 | 0.02914202 | 0.1276747 | 0.08864881 | 1.018952e-07 | 0.06276744 | 0.02934581 | 0.04819642 | 1.018952e-07 | 1.018952e-07 | 0.01294069 | 1.018952e-07 | 1.018952e-07 | 1.018952e-07 | 1 | 59.01 | 2.86 | 12.53 | 8.7 | 1e-05 | 6.16 | 2.88 | 4.73 | 1e-05 | 1e-05 | 1.27 | 1e-05 | 1e-05 | 1e-05 |  | 7.976905 | 4.950019 | 6.427323 | 6.062521 | -7.613728 | 5.717274 | 4.956988 | 5.453123 | -7.613728 | -7.613728 | 4.138214 | -7.613728 | -7.613728 | -7.613728
14 | 高钾 | 无风化 | 无风化 | 14 | 0.6310098 | 0.0341414 | 0.1240404 | 0.08313128 | 0.006666664 | 0.09323229 | 0.005050503 | 0.004747473 | 0.01636363 | 1.010101e-07 | 0.001616161 | 1.010101e-07 | 1.010101e-07 | 1.010101e-07 | 1 | 62.47 | 3.38 | 12.28 | 8.23 | 0.66 | 9.23 | 0.5 | 0.47 | 1.62 | 1e-05 | 0.16 | 1e-05 | 1e-05 | 1e-05 |  | 6.782884 | 3.866073 | 5.156169 | 4.755983 | 2.232682 | 4.870656 | 1.95505 | 1.893175 | 3.130624 | -8.864728 | 0.8156159 | -8.864728 | -8.864728 | -8.864728
16 | 高钾 | 无风化 | 无风化 | 16 | 0.6623302 | 0.02133927 | 0.1475458 | 0.08403606 | 0.005284009 | 0.06279841 | 0.004267853 | 0.01087286 | 0.001117771 | 1.016156e-06 | 1.016156e-07 | 0.0004064622 | 1.016156e-07 | 1.016156e-07 | 1 | 65.18 | 2.1 | 14.52 | 8.27 | 0.52 | 6.18 | 0.42 | 1.07 | 0.11 | 0 | 1e-05 | 0.04 | 1e-05 | 1e-05 |  | 6.970043 | 3.534828 | 5.468417 | 4.905525 | 2.138964 | 4.614209 | 1.92539 | 2.860549 | 0.5856155 | -6.41745 | -8.720035 | -0.4259854 | -8.720035 | -8.720035
18 | 高钾 | 无风化 | 无风化 | 18 | 0.8170688 | 1.028277e-07 | 0.09686368 | 1.028277e-07 | 0.01573264 | 0.03136245 | 1.028277e-07 | 1.028277e-07 | 1.028277e-07 | 1.028277e-07 | 0.01398457 | 0.0007197938 | 0.02426733 | 1.028277e-07 | 1 | 79.46 | 1e-05 | 9.42 | 1e-05 | 1.53 | 3.05 | 1e-05 | 1e-05 | 1e-05 | 1e-05 | 1.36 | 0.07 | 2.36 | 1e-05 |  | 9.655618 | -6.232562 | 7.523199 | -6.232562 | 5.705632 | 6.395505 | -6.232562 | -6.232562 | -6.232562 | -6.232562 | 5.587849 | 2.621104 | 6.139025 | -6.232562
19 | 铅钡 | 风化 | 风化 | 19 | 0.3001214 | 1.012555e-07 | 1.012555e-07 | 0.02966787 | 0.005974076 | 0.03614822 | 0.01346699 | 0.03554069 | 0.4335762 | 0.05417171 | 0.08940863 | 0.001923855 | 1.012555e-07 | 1.012555e-07 | 1 | 29.64 | 1e-05 | 1e-05 | 2.93 | 0.59 | 3.57 | 1.33 | 3.51 | 42.82 | 5.35 | 8.83 | 0.19 | 1e-05 | 1e-05 | 98.76004 | 5.771291 | -9.13076 | -9.13076 | 3.457168 | 1.854533 | 3.654731 | 2.667345 | 3.637782 | 6.139171 | 4.059262 | 4.560321 | 0.7214346 | -9.13076 | -9.13076
20 | 铅钡 | 无风化 | 无风化 | 20 | 0.4225763 | 1.131093e-07 | 0.00803076 | 1.131093e-07 | 1.131093e-07 | 0.06164457 | 0.0170795 | 0.05406625 | 0.1051916 | 0.2663724 | 0.06503785 | 1.131093e-07 | 1.131093e-07 | 1.131093e-07 | 1 | 37.36 | 1e-05 | 0.71 | 1e-05 | 1e-05 | 5.45 | 1.51 | 4.78 | 9.3 | 23.55 | 5.75 | 1e-05 | 1e-05 | 1e-05 | 88.41006 | 7.548382 | -7.585144 | 3.585291 | -7.585144 | -7.585144 | 5.623397 | 4.339891 | 5.492222 | 6.157796 | 7.086907 | 5.676981 | -7.585144 | -7.585144 | -7.585144
21 | 高钾 | 无风化 | 无风化 | 21 | 0.7783187 | 1.015022e-07 | 1.015022e-07 | 0.04780753 | 0.01238327 | 0.06282985 | 0.02405602 | 0.03329272 | 0.01015022 | 0.01999593 | 0.01116524 | 1.015022e-07 | 1.015022e-07 | 1.015022e-07 | 1 | 76.68 | 1e-05 | 1e-05 | 4.71 | 1.22 | 6.19 | 2.37 | 3.28 | 1 | 1.97 | 1.1 | 1e-05 | 1e-05 | 1e-05 |  | 7.684601 | -8.167966 | -8.167966 | 4.894648 | 3.543811 | 5.167895 | 4.20785 | 4.532803 | 3.34496 | 4.022993 | 3.44027 | -8.167966 | -8.167966 | -8.167966
22 | 高钾 | 风化 | 风化 | 22 | 0.9234994 | 9.999994e-08 | 0.007399996 | 0.01659999 | 0.006399996 | 0.03499998 | 0.003499998 | 0.005499997 | 9.999994e-08 | 9.999994e-08 | 0.002099999 | 9.999994e-08 | 9.999994e-08 | 9.999994e-08 | 1 | 92.35 | 1e-05 | 0.74 | 1.66 | 0.64 | 3.5 | 0.35 | 0.55 | 1e-05 | 1e-05 | 0.21 | 1e-05 | 1e-05 | 1e-05 |  | 9.293306 | -6.745205 | 4.466615 | 5.274538 | 4.321433 | 6.020483 | 3.717898 | 4.169883 | -6.745205 | -6.745205 | 3.207073 | -6.745205 | -6.745205 | -6.745205
23 | 铅钡 | 风化 | 无风化 | 23未风化点 | 0.557409 | 0.0820725 | 1.036269e-07 | 0.005181344 | 0.007357509 | 0.01471502 | 1.036269e-07 | 0.03098444 | 0.1759585 | 0.1229015 | 1.036269e-07 | 0.003419687 | 1.036269e-07 | 1.036269e-07 | 1 | 53.79 | 7.92 | 1e-05 | 0.5 | 0.71 | 1.42 | 1e-05 | 2.99 | 16.98 | 11.86 | 1e-05 | 0.33 | 1e-05 | 1e-05 | 96.50005 | 7.335324 | 5.419628 | -8.162689 | 2.657089 | 3.007746 | 3.700893 | -8.162689 | 4.44551 | 6.182273 | 5.823408 | -8.162689 | 2.241574 | -8.162689 | -8.162689
24 | 铅钡 | 无风化 | 无风化 | 24 | 0.3230176 | 1.011326e-07 | 1.011326e-07 | 0.004753233 | 1.011326e-07 | 0.01608009 | 1.011326e-07 | 0.0855582 | 0.2947005 | 0.2652709 | 0.001415857 | 0.009203069 | 1.011326e-07 | 1.011326e-07 | 1 | 31.94 | 1e-05 | 1e-05 | 0.47 | 1e-05 | 1.59 | 1e-05 | 8.46 | 29.14 | 26.23 | 0.14 | 0.91 | 1e-05 | 1e-05 | 98.88006 | 7.691791 | -7.284994 | -7.284994 | 3.472909 | -7.284994 | 4.691666 | -7.284994 | 6.363281 | 7.600043 | 7.494835 | 2.261819 | 4.133621 | -7.284994 | -7.284994
25 | 铅钡 | 风化 | 无风化 | 25未风化点 | 0.5214298 | 0.0237997 | 1.03029e-07 | 0.006490828 | 1.03029e-07 | 0.01957551 | 0.0159695 | 0.01153925 | 0.3286625 | 0.06851429 | 0.001957551 | 0.00206058 | 1.03029e-07 | 1.03029e-07 | 1 | 50.61 | 2.31 | 1e-05 | 0.63 | 1e-05 | 1.9 | 1.55 | 1.12 | 31.9 | 6.65 | 0.19 | 0.2 | 1e-05 | 1e-05 | 97.06004 | 6.672138 | 3.585237 | -8.764936 | 2.285954 | -8.764936 | 3.389843 | 3.186244 | 2.861318 | 6.210595 | 4.642606 | 1.087258 | 1.138551 | -8.764936 | -8.764936
26 | 铅钡 | 风化 | 风化 | 26 | 0.1982568 | 1.001803e-07 | 1.001803e-07 | 0.01442596 | 1.001803e-07 | 0.007012619 | 1.001803e-07 | 0.1058906 | 0.2958324 | 0.3230814 | 0.03135643 | 0.004508112 | 1.001803e-07 | 0.01963533 | 1 | 19.79 | 1e-05 | 1e-05 | 1.44 | 1e-05 | 0.7 | 1e-05 | 10.57 | 29.53 | 32.25 | 3.13 | 0.45 | 1e-05 | 1.96 | 99.82005 | 6.152253 | -8.345849 | -8.345849 | 3.531719 | -8.345849 | 2.810401 | -8.345849 | 5.525096 | 6.552483 | 6.640594 | 4.308109 | 2.368569 | -8.345849 | 3.840021
|  |  |  | 26严重风化点 | 0.03724095 | 1.001101e-07 | 0.004004403 | 0.03013313 | 1.001101e-07 | 0.01181299 | 1.001101e-07 | 0.03603963 | 0.2995294 | 0.3548902 | 0.06046649 | 0.006206825 | 1.001101e-07 | 0.1596756 | 1 | 3.72 | 1e-05 | 0.4 | 3.01 | 1e-05 | 1.18 | 1e-05 | 3.6 | 29.92 | 35.45 | 6.04 | 0.62 | 1e-05 | 15.95 | 99.89004 | 3.602967 | -9.223682 | 1.372952 | 3.391183 | -9.223682 | 2.454758 | -9.223682 | 3.570177 | 5.68777 | 5.857366 | 4.087647 | 1.811207 | -9.223682 | 5.058702
27 | 高钾 | 风化 | 风化 | 27 | 0.9383659 | 1.012043e-07 | 1.012043e-07 | 0.0095132 | 0.00546503 | 0.02540227 | 0.002024085 | 0.01558546 | 1.012043e-07 | 1.012043e-07 | 0.003643353 | 1.012043e-07 | 1.012043e-07 | 1.012043e-07 | 1 | 92.72 | 1e-05 | 1e-05 | 0.94 | 0.54 | 2.51 | 0.2 | 1.54 | 1e-05 | 1e-05 | 0.36 | 1e-05 | 1e-05 | 1e-05 |  | 10.1023 | -5.940213 | -5.940213 | 5.510837 | 4.956527 | 6.492996 | 3.963275 | 6.004495 | -5.940213 | -5.940213 | 4.551062 | -5.940213 | -5.940213 | -5.940213
28 | 铅钡 | 风化 | 无风化 | 28未风化点 | 0.6898367 | 1.013274e-07 | 0.002634512 | 0.01357787 | 0.01013274 | 0.04762386 | 0.004154422 | 0.003343803 | 0.1736751 | 0.04093626 | 0.01053805 | 0.001215928 | 0.002330529 | 1.013274e-07 | 1 | 68.08 | 1e-05 | 0.26 | 1.34 | 1 | 4.7 | 0.41 | 0.33 | 17.14 | 4.04 | 1.04 | 0.12 | 0.23 | 1e-05 | 98.69002 | 5.622493 | -10.11112 | 0.05473556 | 1.694479 | 1.401809 | 2.949372 | 0.5102111 | 0.2931466 | 4.243224 | 2.798054 | 1.44103 | -0.7184543 | -0.06786676 | -10.11112
29 | 铅钡 | 风化 | 无风化 | 29未风化点 | 0.6337604 | 0.009211051 | 0.003003604 | 0.0298358 | 0.0149179 | 0.1435723 | 0.00810973 | 0.007408889 | 0.1232479 | 0.02032439 | 0.004104925 | 0.002503003 | 1.001201e-07 | 1.001201e-07 | 1 | 63.3 | 0.92 | 0.3 | 2.98 | 1.49 | 14.34 | 0.81 | 0.74 | 12.31 | 2.03 | 0.41 | 0.25 | 1e-05 | 1e-05 | 99.88002 | 5.260945 | 1.029678 | -0.0909129 | 2.204983 | 1.511836 | 3.776113 | 0.9023389 | 0.8119548 | 3.623472 | 1.821096 | 0.2214618 | -0.2732345 | -10.39987 | -10.39987
30 | 铅钡 | 无风化 | 无风化 | 30部位1 | 0.3505869 | 1.020929e-07 | 0.01439509 | 0.0458397 | 0.0100051 | 0.0444104 | 0.02164369 | 1.020929e-07 | 0.4004082 | 0.1050536 | 1.020929e-07 | 0.00357325 | 0.004083715 | 1.020929e-07 | 1 | 34.34 | 1e-05 | 1.41 | 4.49 | 0.98 | 4.35 | 2.12 | 1e-05 | 39.22 | 10.29 | 1e-05 | 0.35 | 0.4 | 1e-05 | 97.95004 | 5.995905 | -9.053332 | 2.803183 | 3.961446 | 2.439391 | 3.92977 | 3.21101 | -9.053332 | 6.128781 | 4.790766 | -9.053332 | 1.409772 | 1.543303 | -9.053332
|  |  |  | 30部位2 | 0.374164 | 1.013171e-07 | 1.013171e-07 | 0.04295844 | 0.005167171 | 0.03910839 | 0.02776088 | 1.013171e-07 | 0.3823707 | 0.1048632 | 0.01428571 | 0.00486322 | 0.004457952 | 1.013171e-07 | 1 | 36.93 | 1e-05 | 1e-05 | 4.24 | 0.51 | 3.86 | 2.74 | 1e-05 | 37.74 | 10.35 | 1.41 | 0.48 | 0.44 | 1e-05 | 98.70004 | 6.077345 | -9.044605 | -9.044605 | 3.912884 | 1.794976 | 3.818988 | 3.476278 | -9.044605 | 6.099041 | 4.805307 | 2.81191 | 1.734351 | 1.64734 | -9.044605
31 | 铅钡 | 无风化 | 无风化 | 31 | 0.6696127 | 1.01595e-07 | 1.01595e-07 | 0.0162552 | 0.009041955 | 0.03159605 | 0.04663211 | 0.00447018 | 0.1681397 | 0.03474549 | 0.01645839 | 0.00304785 | 1.01595e-07 | 1.01595e-07 | 1 | 65.91 | 1e-05 | 1e-05 | 1.6 | 0.89 | 3.11 | 4.59 | 0.44 | 16.55 | 3.42 | 1.62 | 0.3 | 1e-05 | 1e-05 | 98.43004 | 6.785286 | -8.91593 | -8.91593 | 3.066999 | 2.480462 | 3.731618 | 4.120876 | 1.776015 | 5.403382 | 3.826636 | 3.079422 | 1.393023 | -8.91593 | -8.91593
32 | 铅钡 | 无风化 | 无风化 | 32 | 0.7065677 | 1.013581e-07 | 0.002128521 | 0.004662475 | 1.013581e-07 | 0.02392052 | 0.01013581 | 0.00111494 | 0.2002837 | 0.04946278 | 0.001723089 | 1.013581e-07 | 1.013581e-07 | 1.013581e-07 | 1 | 69.71 | 1e-05 | 0.21 | 0.46 | 1e-05 | 2.36 | 1 | 0.11 | 19.76 | 4.88 | 0.17 | 1e-05 | 1e-05 | 1e-05 | 98.66005 | 8.116431 | -7.640838 | 2.31144 | 3.095559 | -7.640838 | 4.730749 | 3.872088 | 1.664813 | 6.855747 | 5.457233 | 2.100131 | -7.640838 | -7.640838 | -7.640838
33 | 铅钡 | 无风化 | 无风化 | 33 | 0.7554018 | 1.0004e-07 | 0.001500599 | 0.006402558 | 0.010004 | 0.02350939 | 1.0004e-07 | 0.004701878 | 0.1616646 | 0.03551419 | 0.00130052 | 1.0004e-07 | 1.0004e-07 | 1.0004e-07 | 1 | 75.51 | 1e-05 | 0.15 | 0.64 | 1 | 2.35 | 1e-05 | 0.47 | 16.16 | 3.55 | 0.13 | 1e-05 | 1e-05 | 1e-05 | 99.96005 | 8.143916 | -7.693275 | 1.922531 | 3.373364 | 3.819651 | 4.674066 | -7.693275 | 3.064628 | 6.60219 | 5.086598 | 1.77943 | -7.693275 | -7.693275 | -7.693275
34 | 铅钡 | 风化 | 风化 | 34 | 0.3668989 | 1.02543e-07 | 0.002563576 | 0.007998356 | 1.02543e-07 | 0.01661197 | 0.004819522 | 0.015484 | 0.4773378 | 0.102543 | 0.003486463 | 0.002255947 | 1.02543e-07 | 1.02543e-07 | 1 | 35.78 | 1e-05 | 0.25 | 0.78 | 1e-05 | 1.62 | 0.47 | 1.51 | 46.55 | 10 | 0.34 | 0.22 | 1e-05 | 1e-05 | 97.52004 | 6.464488 | -8.625827 | 1.500804 | 2.638637 | -8.625827 | 3.369525 | 2.132076 | 3.299208 | 6.727626 | 5.189684 | 1.808289 | 1.372971 | -8.625827 | -8.625827
35 | 铅钡 | 无风化 | 无风化 | 35 | 0.6850635 | 1.039392e-07 | 1.039392e-07 | 0.003949691 | 1.039392e-07 | 0.01496725 | 0.001766967 | 0.001663028 | 0.229186 | 0.05903749 | 0.004365448 | 1.039392e-07 | 1.039392e-07 | 1.039392e-07 | 1 | 65.91 | 1e-05 | 1e-05 | 0.38 | 1e-05 | 1.44 | 0.17 | 0.16 | 22.05 | 5.68 | 0.42 | 1e-05 | 1e-05 | 1e-05 | 96.21006 | 8.840717 | -6.860498 | -6.860498 | 3.684843 | -6.860498 | 5.01707 | 2.88047 | 2.819846 | 7.74574 | 6.389378 | 3.784926 | -6.860498 | -6.860498 | -6.860498
36 | 铅钡 | 风化 | 风化 | 36 | 0.4053056 | 0.02273891 | 0.001433985 | 0.003789818 | 1.024275e-07 | 0.0163884 | 0.00327768 | 0.00696507 | 0.4262008 | 0.110929 | 0.0007169925 | 0.002253405 | 1.024275e-07 | 1.024275e-07 | 1 | 39.57 | 2.22 | 0.14 | 0.37 | 1e-05 | 1.6 | 0.32 | 0.68 | 41.61 | 10.83 | 0.07 | 0.22 | 1e-05 | 1e-05 | 97.63003 | 5.973884 | 3.09332 | 0.3297002 | 1.301561 | -9.217112 | 2.765817 | 1.156379 | 1.910151 | 6.024154 | 4.678133 | -0.3634469 | 0.7816854 | -9.217112 | -9.217112
37 | 铅钡 | 无风化 | 无风化 | 37 | 0.60132 | 1.0002e-07 | 0.002300459 | 0.008901777 | 1.0002e-07 | 0.02720543 | 1.0002e-07 | 0.03010601 | 0.1724344 | 0.1034206 | 0.01460291 | 0.003100619 | 1.0002e-07 | 0.03660731 | 1 | 60.12 | 1e-05 | 0.23 | 0.89 | 1e-05 | 2.72 | 1e-05 | 3.01 | 17.24 | 10.34 | 1.46 | 0.31 | 1e-05 | 3.66 | 99.98004 | 6.649987 | -8.959281 | 1.083969 | 2.437111 | -8.959281 | 3.554277 | -8.959281 | 3.655585 | 5.400877 | 4.889665 | 2.932081 | 1.382462 | -8.959281 | 3.851108
38 | 铅钡 | 风化 | 风化 | 38 | 0.3340772 | 0.0140002 | 1.014507e-07 | 0.006898648 | 1.014507e-07 | 0.02607283 | 0.00294207 | 0.007405901 | 0.5002534 | 0.09932024 | 0.004869634 | 0.004159479 | 1.014507e-07 | 1.014507e-07 | 1 | 32.93 | 1.38 | 1e-05 | 0.68 | 1e-05 | 2.57 | 0.29 | 0.73 | 49.31 | 9.79 | 0.48 | 0.41 | 1e-05 | 1e-05 | 98.57004 | 6.256931 | 3.08463 | -8.750379 | 2.376884 | -8.750379 | 3.706453 | 1.524672 | 2.447836 | 6.660674 | 5.043908 | 2.028578 | 1.870949 | -8.750379 | -8.750379
39 | 铅钡 | 风化 | 风化 | 39 | 0.2657957 | 1.012555e-07 | 1.012555e-07 | 0.01123936 | 1.012555e-07 | 0.005062775 | 1.012555e-07 | 0.008910485 | 0.6179624 | 0.07310648 | 0.01174564 | 0.006176586 | 1.012555e-07 | 1.012555e-07 | 1 | 26.25 | 1e-05 | 1e-05 | 1.11 | 1e-05 | 0.5 | 1e-05 | 0.88 | 61.03 | 7.22 | 1.16 | 0.61 | 1e-05 | 1e-05 | 98.76006 | 7.609392 | -7.1712 | -7.1712 | 4.446086 | -7.1712 | 3.648579 | -7.1712 | 4.213893 | 8.453091 | 6.318581 | 4.490146 | 3.84743 | -7.1712 | -7.1712
40 | 铅钡 | 风化 | 风化 | 40 | 0.1695241 | 1.014507e-07 | 1.014507e-07 | 0.01897128 | 1.014507e-07 | 0.004565281 | 0.001927563 | 1.014507e-07 | 0.7122853 | 0.06787051 | 0.01795677 | 0.006898647 | 1.014507e-07 | 1.014507e-07 | 1 | 16.71 | 1e-05 | 1e-05 | 1.87 | 1e-05 | 0.45 | 0.19 | 1e-05 | 70.21 | 6.69 | 1.77 | 0.68 | 1e-05 | 1e-05 | 98.57006 | 7.227252 | -7.101681 | -7.101681 | 5.037183 | -7.101681 | 3.612737 | 2.750513 | -7.101681 | 8.662735 | 6.311858 | 4.982224 | 4.025582 | -7.101681 | -7.101681
41 | 铅钡 | 风化 | 风化 | 41 | 0.1969907 | 1.067122e-07 | 0.004695335 | 0.05292923 | 0.02913242 | 0.03553515 | 0.01910148 | 0.002027531 | 0.4708141 | 0.1041511 | 0.07960727 | 0.005015472 | 1.067122e-07 | 1.067122e-07 | 1 | 18.46 | 1e-05 | 0.44 | 4.96 | 2.73 | 3.33 | 1.79 | 0.19 | 44.12 | 9.76 | 7.46 | 0.47 | 1e-05 | 1e-05 | 93.71003 | 4.515195 | -9.913336 | 0.7786086 | 3.200995 | 2.603891 | 2.802561 | 2.181805 | -0.06114205 | 5.386502 | 3.877882 | 3.609145 | 0.8445666 | -9.913336 | -9.913336
42 | 铅钡 | 风化 | 无风化 | 42未风化点1 | 0.5230077 | 0.05856543 | 0.001530456 | 0.0080604 | 0.01112131 | 0.03601672 | 1.020304e-07 | 0.02724211 | 0.2232425 | 0.1068258 | 0.000816243 | 0.003571063 | 1.020304e-07 | 1.020304e-07 | 1 | 51.26 | 5.74 | 0.15 | 0.79 | 1.09 | 3.53 | 1e-05 | 2.67 | 21.88 | 10.47 | 0.08 | 0.35 | 1e-05 | 1e-05 | 98.01003 | 5.851136 | 3.661685 | 0.01710562 | 1.678503 | 2.000403 | 3.175523 | -9.5987 | 2.896304 | 4.999799 | 4.26274 | -0.611503 | 0.8644035 | -9.5987 | -9.5987
|  |  |  | 42未风化点2 | 0.5243102 | 0.05801835 | 0.003575074 | 1.02145e-07 | 0.01184882 | 0.05781406 | 1.02145e-07 | 0.02778344 | 0.2055157 | 0.1111337 | 1.02145e-07 | 1.02145e-07 | 1.02145e-07 | 1.02145e-07 | 1 | 51.33 | 5.68 | 0.35 | 1e-05 | 1.16 | 5.66 | 1e-05 | 2.72 | 20.12 | 10.88 | 1e-05 | 1e-05 | 1e-05 | 1e-05 | 97.90006 | 7.951206 | 5.749882 | 2.963109 | -7.499995 | 4.161351 | 5.746355 | -7.499995 | 5.013563 | 7.014645 | 6.399857 | -7.499995 | -7.499995 | -7.499995 | -7.499995
43 | 铅钡 | 风化 | 风化 | 43部位1 | 0.131073 | 1.056189e-07 | 1.056189e-07 | 0.05534429 | 0.00940008 | 0.02376425 | 0.008027034 | 0.0565061 | 0.6321289 | 0.07699616 | 1.056189e-07 | 0.006759608 | 1.056189e-07 | 1.056189e-07 | 1 | 12.41 | 1e-05 | 1e-05 | 5.24 | 0.89 | 2.25 | 0.76 | 5.35 | 59.85 | 7.29 | 1e-05 | 0.64 | 1e-05 | 1e-05 | 94.68005 | 5.77998 | -8.251448 | -8.251448 | 4.917799 | 3.144944 | 4.072408 | 2.987041 | 4.938574 | 7.353319 | 5.247981 | -8.251448 | 2.815191 | -8.251448 | -8.251448
|  |  |  | 43部位2 | 0.2244749 | 1.034447e-07 | 1.034447e-07 | 0.06620459 | 0.009827243 | 0.03527463 | 0.01437881 | 0.01562014 | 0.4629149 | 0.03372296 | 0.1327195 | 0.004861899 | 1.034447e-07 | 1.034447e-07 | 1 | 21.7 | 1e-05 | 1e-05 | 6.4 | 0.95 | 3.41 | 1.39 | 1.51 | 44.75 | 3.26 | 12.83 | 0.47 | 1e-05 | 1e-05 | 96.67004 | 5.393146 | -9.197091 | -9.197091 | 4.172132 | 2.264541 | 3.542546 | 2.645138 | 2.727944 | 6.116926 | 3.497561 | 4.86762 | 1.560811 | -9.197091 | -9.197091
44 | 铅钡 | 风化 | 无风化 | 44未风化点 | 0.6127923 | 0.03087166 | 0.002017755 | 0.02158998 | 1.008878e-07 | 0.1280266 | 0.007768358 | 0.004338174 | 0.1373083 | 0.05266342 | 1.008878e-07 | 0.002623082 | 1.008878e-07 | 1.008878e-07 | 1 | 60.74 | 3.06 | 0.2 | 2.14 | 1e-05 | 12.69 | 0.77 | 0.43 | 13.61 | 5.22 | 1e-05 | 0.26 | 1e-05 | 1e-05 | 99.12004 | 6.772574 | 3.784387 | 1.056534 | 3.426778 | -8.846953 | 5.206786 | 2.404607 | 1.822002 | 5.276777 | 4.318469 | -8.846953 | 1.318898 | -8.846953 | -8.846953
45 | 铅钡 | 无风化 | 无风化 | 45 | 0.6231439 | 0.027049 | 0.001118568 | 0.00854179 | 0.007524911 | 0.05084399 | 1.01688e-07 | 0.005389463 | 0.1625991 | 0.11145 | 1.01688e-07 | 0.002338824 | 1.01688e-07 | 1.01688e-07 | 1 | 61.28 | 2.66 | 0.11 | 0.84 | 0.74 | 5 | 1e-05 | 0.53 | 15.99 | 10.96 | 1e-05 | 0.23 | 1e-05 | 1e-05 | 98.34004 | 6.898993 | 3.761866 | 0.5762648 | 2.609186 | 2.482435 | 4.392978 | -8.729386 | 2.148661 | 5.555503 | 5.177792 | -8.729386 | 1.313864 | -8.729386 | -8.729386
46 | 铅钡 | 无风化 | 无风化 | 46 | 0.5597685 | 1.01389e-07 | 0.002534724 | 1.01389e-07 | 0.01693196 | 0.04856532 | 1.01389e-07 | 0.007806951 | 0.2560072 | 0.1019973 | 0.00202778 | 0.004359726 | 1.01389e-07 | 1.01389e-07 | 1 | 55.21 | 1e-05 | 0.25 | 1e-05 | 1.67 | 4.79 | 1e-05 | 0.77 | 25.25 | 10.06 | 0.2 | 0.43 | 1e-05 | 1e-05 | 98.63005 | 7.585273 | -7.938797 | 2.187834 | -7.938797 | 4.086952 | 5.140659 | -7.938797 | 3.312764 | 6.802955 | 5.882696 | 1.964691 | 2.730159 | -7.938797 | -7.938797
47 | 铅钡 | 无风化 | 无风化 | 47 | 0.5299196 | 0.0479128 | 0.002981698 | 0.008945093 | 0.006271847 | 0.03146205 | 1.028172e-07 | 0.006683115 | 0.2611556 | 0.09490024 | 0.001028172 | 0.008739459 | 1.028172e-07 | 1.028172e-07 | 1 | 51.54 | 4.66 | 0.29 | 0.87 | 0.61 | 3.06 | 1e-05 | 0.65 | 25.4 | 9.23 | 0.1 | 0.85 | 1e-05 | 1e-05 | 97.26003 | 5.888722 | 3.48538 | 0.7084899 | 1.807102 | 1.452068 | 3.064779 | -9.566561 | 1.515581 | 5.181113 | 4.168823 | -0.3562209 | 1.783845 | -9.566561 | -9.566561
48 | 铅钡 | 风化 | 风化 | 48 | 0.5377633 | 0.008066954 | 0.003226782 | 0.02843601 | 0.01552889 | 0.1376424 | 0.0103862 | 1.008369e-07 | 0.1584148 | 0.07371179 | 0.01109206 | 0.002520923 | 0.01320964 | 1.008369e-07 | 1 | 53.33 | 0.8 | 0.32 | 2.82 | 1.54 | 13.65 | 1.03 | 1e-05 | 15.71 | 7.31 | 1.1 | 0.25 | 1.31 | 1e-05 | 99.17002 | 4.874894 | 0.6752513 | -0.2410394 | 1.935132 | 1.330177 | 3.512134 | 0.9279537 | -10.61453 | 3.652692 | 2.887638 | 0.9937051 | -0.4878995 | 1.168422 | -10.61453
49 | 铅钡 | 风化 | 无风化 | 49 | 0.3014658 | 1.04712e-07 | 1.04712e-07 | 0.0479581 | 0.01539266 | 0.05633505 | 0.02869109 | 0.00732984 | 0.3579056 | 0.06387432 | 0.1162303 | 0.004816752 | 1.04712e-07 | 1.04712e-07 | 1 | 28.79 | 1e-05 | 1e-05 | 4.58 | 1.47 | 5.38 | 2.74 | 0.7 | 34.18 | 6.1 | 11.1 | 0.46 | 1e-05 | 1e-05 | 95.50004 | 5.608628 | -9.264326 | -9.264326 | 3.770299 | 2.633862 | 3.931288 | 3.256558 | 1.891925 | 5.78024 | 4.056888 | 4.655545 | 1.472071 | -9.264326 | -9.264326
|  |  |  | 49未风化点 | 0.5558834 | 1.017915e-07 | 0.003053745 | 0.02117263 | 0.01221498 | 0.06616447 | 0.01292752 | 0.004580617 | 0.234324 | 0.04265064 | 0.04397393 | 0.003053745 | 1.017915e-07 | 1.017915e-07 | 1 | 54.61 | 1e-05 | 0.3 | 2.08 | 1.2 | 6.5 | 1.27 | 0.45 | 23.02 | 4.19 | 4.32 | 0.3 | 1e-05 | 1e-05 | 98.24003 | 5.763587 | -9.749555 | 0.5593975 | 2.495738 | 1.945692 | 3.635173 | 2.002387 | 0.9648626 | 4.899734 | 3.196071 | 3.226626 | 0.5593975 | -9.749555 | -9.749555
50 | 铅钡 | 风化 | 风化 | 50 | 0.199401 | 1.109016e-07 | 1.109016e-07 | 0.0353776 | 0.005212374 | 0.0207386 | 0.003659752 | 0.01253188 | 0.487967 | 0.1574802 | 0.0703116 | 0.007319504 | 1.109016e-07 | 1.109016e-07 | 1 | 17.98 | 1e-05 | 1e-05 | 3.19 | 0.47 | 1.87 | 0.33 | 1.13 | 44 | 14.2 | 6.34 | 0.66 | 1e-05 | 1e-05 | 90.17004 | 5.407057 | -8.995129 | -8.995129 | 3.677818 | 1.762774 | 3.143735 | 1.409134 | 2.640014 | 6.301986 | 5.171039 | 4.364676 | 2.102281 | -8.995129 | -8.995129
|  |  | 无风化 | 50未风化点 | 0.4644107 | 1.031565e-07 | 1.031565e-07 | 0.03218484 | 0.005570453 | 0.04291312 | 1.031565e-07 | 0.007220958 | 0.3157622 | 0.06416337 | 0.06540125 | 0.0023726 | 1.031565e-07 | 1.031565e-07 | 1 | 45.02 | 1e-05 | 1e-05 | 3.12 | 0.54 | 4.16 | 1e-05 | 0.7 | 30.61 | 6.22 | 6.34 | 0.23 | 1e-05 | 1e-05 | 96.94005 | 7.131445 | -8.188587 | -8.188587 | 4.462171 | 2.708152 | 4.749853 | -8.188587 | 2.967663 | 6.745665 | 5.152108 | 5.171217 | 1.854662 | -8.188587 | -8.188587
51 | 铅钡 | 风化 | 风化 | 51部位1 | 0.2581558 | 1.048987e-07 | 1.048987e-07 | 0.03755375 | 0.01248295 | 0.05507184 | 0.01248295 | 0.01437113 | 0.4221125 | 0.09377947 | 0.08496798 | 0.004091051 | 0.004930241 | 1.048987e-07 | 1 | 24.61 | 1e-05 | 1e-05 | 3.58 | 1.19 | 5.25 | 1.19 | 1.37 | 40.24 | 8.94 | 8.1 | 0.39 | 0.47 | 1e-05 | 95.33003 | 4.735916 | -9.980162 | -9.980162 | 2.808126 | 1.706717 | 3.190991 | 1.706717 | 1.847574 | 5.227625 | 3.723299 | 3.624627 | 0.5911547 | 0.7777406 | -9.980162
|  |  |  | 51部位2 | 0.2328243 | 1.090512e-07 | 1.090512e-07 | 0.05594326 | 0.01581242 | 0.02737185 | 0.00458015 | 0.008178839 | 0.5598688 | 1.090512e-07 | 0.09541978 | 1.090512e-07 | 1.090512e-07 | 1.090512e-07 | 1 | 21.35 | 1e-05 | 1e-05 | 5.13 | 1.45 | 2.51 | 0.42 | 0.75 | 51.34 | 1e-05 | 8.75 | 1e-05 | 1e-05 | 1e-05 | 91.70006 | 7.213709 | -7.360268 | -7.360268 | 5.787763 | 4.524221 | 5.07294 | 3.285157 | 3.864976 | 8.091128 | -7.360268 | 6.321711 | -7.360268 | -7.360268 | -7.360268
52 | 铅钡 | 风化 | 风化 | 52 | 0.2735969 | 0.01296768 | 1.062925e-07 | 0.02412839 | 0.005846087 | 0.01232993 | 0.002444727 | 0.007440474 | 0.504039 | 0.09183671 | 0.06069301 | 0.004676869 | 1.062925e-07 | 1.062925e-07 | 1 | 25.74 | 1.22 | 1e-05 | 2.27 | 0.55 | 1.16 | 0.23 | 0.7 | 47.42 | 8.64 | 5.71 | 0.44 | 1e-05 | 1e-05 | 94.08003 | 5.077416 | 2.028221 | -9.683555 | 2.64915 | 1.231533 | 1.97779 | 0.3596942 | 1.472695 | 5.688414 | 3.985773 | 3.571589 | 1.00839 | -9.683555 | -9.683555
53 | 铅钡 | 风化 | 无风化 | 53未风化点 | 0.6479387 | 0.03094146 | 0.001119592 | 0.007938928 | 0.01160305 | 0.06167936 | 1.017811e-07 | 0.005496181 | 0.139033 | 0.09150124 | 1.017811e-07 | 0.00274809 | 1.017811e-07 | 1.017811e-07 | 1 | 63.66 | 3.04 | 0.11 | 0.78 | 1.14 | 6.06 | 1e-05 | 0.54 | 13.66 | 8.99 | 1e-05 | 0.27 | 1e-05 | 1e-05 | 98.25004 | 6.898144 | 3.856445 | 0.5373123 | 2.496126 | 2.875615 | 4.546297 | -8.768338 | 2.128401 | 5.359059 | 4.9407 | -8.768338 | 1.435254 | -8.768338 | -8.768338
54 | 铅钡 | 风化 | 风化 | 54 | 0.2235376 | 1.003311e-07 | 0.003210594 | 0.03200561 | 0.01284237 | 0.04163739 | 1.003311e-07 | 0.008327477 | 0.556436 | 0.07063306 | 0.04254037 | 0.008829133 | 1.003311e-07 | 1.003311e-07 | 1 | 22.28 | 1e-05 | 0.32 | 3.19 | 1.28 | 4.15 | 1e-05 | 0.83 | 55.46 | 7.04 | 4.24 | 0.88 | 1e-05 | 1e-05 | 99.67004 | 5.543674 | -9.072941 | 1.30055 | 3.600006 | 2.686845 | 3.863093 | -9.072941 | 2.253655 | 6.455647 | 4.391593 | 3.884548 | 2.312151 | -9.072941 | -9.072941
|  |  |  | 54严重风化点 | 0.1765372 | 1.031778e-07 | 1.031778e-07 | 1.031778e-07 | 0.01145274 | 0.0376599 | 1.031778e-07 | 0.01382583 | 0.6031774 | 1.031778e-07 | 0.1457902 | 0.01155591 | 1.031778e-07 | 1.031778e-07 | 1 | 17.11 | 1e-05 | 1e-05 | 1e-05 | 1.11 | 3.65 | 1e-05 | 1.34 | 58.46 | 1e-05 | 14.13 | 1.12 | 1e-05 | 1e-05 | 96.92007 | 7.784598 | -6.567991 | -6.567991 | -6.567991 | 5.049295 | 6.239662 | -6.567991 | 5.237604 | 9.013278 | -6.567991 | 7.593235 | 5.058263 | -6.567991 | -6.567991
55 | 铅钡 | 无风化 | 无风化 | 55 | 0.5085077 | 0.02811785 | 1.037559e-07 | 0.01172442 | 1.037559e-07 | 0.01504461 | 1.037559e-07 | 0.008923008 | 0.3415644 | 0.08248594 | 0.003631457 | 1.037559e-07 | 1.037559e-07 | 1.037559e-07 | 1 | 49.01 | 2.71 | 1e-05 | 1.13 | 1e-05 | 1.45 | 1e-05 | 0.86 | 32.92 | 7.95 | 0.35 | 1e-05 | 1e-05 | 1e-05 | 96.38006 | 8.129752 | 5.234677 | -7.275198 | 4.359946 | -7.275198 | 4.609292 | -7.275198 | 4.086905 | 7.731808 | 6.3109 | 3.187906 | -7.275198 | -7.275198 | -7.275198
56 | 铅钡 | 风化 | 风化 | 56 | 0.3160232 | 1.084128e-07 | 1.084128e-07 | 0.01311794 | 1.084128e-07 | 0.02005636 | 1.084128e-07 | 0.008564608 | 0.4472026 | 0.1674977 | 0.02753684 | 1.084128e-07 | 1.084128e-07 | 1.084128e-07 | 1 | 29.15 | 1e-05 | 1e-05 | 1.21 | 1e-05 | 1.85 | 1e-05 | 0.79 | 41.25 | 15.45 | 2.54 | 1e-05 | 1e-05 | 1e-05 | 92.24007 | 8.319492 | -6.565889 | -6.565889 | 5.137657 | -6.565889 | 5.562222 | -6.565889 | 4.711314 | 8.666688 | 7.684646 | 5.879201 | -6.565889 | -6.565889 | -6.565889
57 | 铅钡 | 风化 | 风化 | 57 | 0.2748997 | 1.081431e-07 | 1.081431e-07 | 0.01416674 | 1.081431e-07 | 0.02357519 | 1.081431e-07 | 0.0125446 | 0.4877253 | 0.1870875 | 1.081431e-07 | 1.081431e-07 | 1.081431e-07 | 1.081431e-07 | 1 | 25.42 | 1e-05 | 1e-05 | 1.31 | 1e-05 | 2.18 | 1e-05 | 1.16 | 45.1 | 17.3 | 1e-05 | 1e-05 | 1e-05 | 1e-05 | 92.47008 | 9.022001 | -5.726461 | -5.726461 | 6.056492 | -5.726461 | 6.56579 | -5.726461 | 5.934885 | 9.595347 | 8.637171 | -5.726461 | -5.726461 | -5.726461 | -5.726461
58 | 铅钡 | 风化 | 风化 | 58 | 0.3077156 | 1.012555e-07 | 0.003442688 | 0.03533818 | 0.007999188 | 0.03564195 | 0.008707976 | 0.03169298 | 0.3984405 | 0.07756174 | 0.09102873 | 0.002430133 | 1.012555e-07 | 1.012555e-07 | 1 | 30.39 | 1e-05 | 0.34 | 3.49 | 0.79 | 3.52 | 0.86 | 3.13 | 39.35 | 7.66 | 8.99 | 0.24 | 1e-05 | 1e-05 | 98.76003 | 5.018622 | -9.908417 | 0.5256987 | 2.85441 | 1.368786 | 2.862969 | 1.453686 | 2.745541 | 5.277004 | 3.64052 | 3.800621 | 0.177392 | -9.908417 | -9.908417

## 表单3
原始数据 | [16 empty] | 归一化
文物编号 | 表面风化 | 二氧化硅(SiO2) | 氧化钠(Na2O) | 氧化钾(K2O) | 氧化钙(CaO) | 氧化镁(MgO) | 氧化铝(Al2O3) | 氧化铁(Fe2O3) | 氧化铜(CuO) | 氧化铅(PbO) | 氧化钡(BaO) | 五氧化二磷(P2O5) | 氧化锶(SrO) | 氧化锡(SnO2) | 二氧化硫(SO2) | 成分和 | 文物编号 | 表面风化 | 二氧化硅(SiO2) | 氧化钠(Na2O) | 氧化钾(K2O) | 氧化钙(CaO) | 氧化镁(MgO) | 氧化铝(Al2O3) | 氧化铁(Fe2O3) | 氧化铜(CuO) | 氧化铅(PbO) | 氧化钡(BaO) | 五氧化二磷(P2O5) | 氧化锶(SrO) | 氧化锡(SnO2) | 二氧化硫(SO2) | 人工预测
A1 | 无风化 | 78.45 | 1e-05 | 1e-05 | 6.08 | 1.86 | 7.23 | 2.15 | 2.11 | 1e-05 | 1e-05 | 1.06 | 0.03 | 1e-05 | 0.51 | 99.48005 | A1 | 无风化 | 0.7886003 | 1.005227e-07 | 1.005227e-07 | 0.06111778 | 0.01869722 | 0.07267789 | 0.02161237 | 0.02121028 | 1.005227e-07 | 1.005227e-07 | 0.0106554 | 0.000301568 | 1.005227e-07 | 0.005126656 | 高钾
A2 | 风化 | 37.75 | 1e-05 | 1e-05 | 7.63 | 1e-05 | 2.33 | 1e-05 | 1e-05 | 34.3 | 1e-05 | 14.27 | 1e-05 | 1e-05 | 1e-05 | 96.28009 | A2 | 风化 | 0.3920852 | 1.038636e-07 | 1.038636e-07 | 0.07924795 | 1.038636e-07 | 0.02420023 | 1.038636e-07 | 1.038636e-07 | 0.3562523 | 1.038636e-07 | 0.1482134 | 1.038636e-07 | 1.038636e-07 | 1.038636e-07 | 铅钡
A3 | 无风化 | 31.95 | 1e-05 | 1.36 | 7.19 | 0.81 | 2.93 | 7.06 | 0.21 | 39.58 | 4.69 | 2.68 | 0.52 | 1e-05 | 1e-05 | 98.98003 | A3 | 无风化 | 0.3227924 | 1.010305e-07 | 0.01374015 | 0.07264092 | 0.008183469 | 0.02960193 | 0.07132752 | 0.00212164 | 0.3998786 | 0.0473833 | 0.02707617 | 0.005253585 | 1.010305e-07 | 1.010305e-07 | 铅钡
A4 | 无风化 | 35.47 | 1e-05 | 0.79 | 2.89 | 1.05 | 7.07 | 6.45 | 0.96 | 24.28 | 8.31 | 8.45 | 0.28 | 1e-05 | 1e-05 | 96.00003 | A4 | 无风化 | 0.3694791 | 1.041666e-07 | 0.008229164 | 0.03010416 | 0.0109375 | 0.07364581 | 0.06718748 | 0.009999997 | 0.2529166 | 0.08656247 | 0.08802081 | 0.002916666 | 1.041666e-07 | 1.041666e-07 | 铅钡
A5 | 风化 | 64.29 | 1.2 | 0.37 | 1.64 | 2.34 | 12.75 | 0.81 | 0.94 | 12.23 | 2.16 | 0.19 | 0.21 | 0.49 | 1e-05 | 99.62001 | A5 | 风化 | 0.6453523 | 0.01204577 | 0.003714113 | 0.01646256 | 0.02348926 | 0.1279863 | 0.008130897 | 0.009435855 | 0.1227665 | 0.02168239 | 0.001907247 | 0.00210801 | 0.004918691 | 1.003814e-07 | 铅钡
A6 | 风化 | 93.17 | 1e-05 | 1.35 | 0.64 | 0.21 | 1.52 | 0.27 | 1.73 | 1e-05 | 1e-05 | 0.21 | 1e-05 | 1e-05 | 1e-05 | 99.10006 | A6 | 风化 | 0.9401609 | 1.009081e-07 | 0.0136226 | 0.006458119 | 0.00211907 | 0.01533803 | 0.002724519 | 0.0174571 | 1.009081e-07 | 1.009081e-07 | 0.00211907 | 1.009081e-07 | 1.009081e-07 | 1.009081e-07 | 高钾
A7 | 风化 | 90.83 | 1e-05 | 0.98 | 1.12 | 1e-05 | 5.06 | 0.24 | 1.17 | 1e-05 | 1e-05 | 0.13 | 1e-05 | 1e-05 | 0.11 | 99.64006 | A7 | 风化 | 0.9115811 | 1.003612e-07 | 0.009835402 | 0.01124046 | 1.003612e-07 | 0.05078279 | 0.00240867 | 0.01174227 | 1.003612e-07 | 1.003612e-07 | 0.001304696 | 1.003612e-07 | 1.003612e-07 | 0.001103974 | 高钾
A8 | 无风化 | 51.12 | 0 | 0.23 | 0.89 | 0 | 2.12 | 0 | 9.01 | 21.24 | 11.34 | 1.46 | 0.31 | 0 | 2.26 | 99.98 | A8 | 无风化 | 0.5113023 | 0 | 0.00230046 | 0.00890178 | 0 | 0.02120424 | 0 | 0.09011802 | 0.2124425 | 0.1134227 | 0.01460292 | 0.00310062 | 0 | 0.02260452 | 铅钡
1e-05